## Sheet1
附件
2023 西藏自治区产品质量监督抽查统计表
序号 | 产品名称 | 规格型号 | 生产日期或批号 | 标称生产单位 | 标称生产单位所在地 | 被抽样单位 | 受检单位所在地 | 主要不合格项目 | 检验机构 | 备注
1 | 旅游鞋 | 检样：26、27 备样：28 | / | 酷奇有限公司 | 福建省 | 噶尔县衣饰界批发城服装销售场 | 西藏阿里 | 邻苯二甲酸酯（%） | 重庆市计量质量检测研究院
2 | 塑料购物袋 | 28×43 | 2022-06-05 | 桐城市厚忠塑业有限公司 | 安徽省 | 狮泉河镇新一佳 | 西藏阿里 | 标识 厚度 | 重庆市计量质量检测研究院
3 | 塑料购物袋 | 40×63 | 2022-06-05 | 桐城市厚忠塑业有限公司 | 安徽省 | 狮泉河镇新一佳 | 西藏阿里 | 标识 厚度 | 重庆市计量质量检测研究院
4 | 塑料购物袋 | 480×（300+130）×0.025mm | 2023-07-22 | 兰州源源旺再生资源回收有限公司 | 甘肃省 | 噶尔县绿源生鲜超市 | 西藏阿里 | 厚度及偏差 | 重庆市计量质量检测研究院
5 | 塑料购物袋 | 480mm×（300mm+5mm+5mm）×0.025mm | 2022-07-01 | / | / | 革吉县先施商品配送中心 | 西藏阿里 | 标识 厚度 极限偏差 平均偏差 宽度偏差 | 重庆市计量质量检测研究院
6 | 塑料购物袋 | 420mm×(260mm+50mm+50mm)×0.025mm | 2022-07-01 | / | / | 革吉县先施商品配送中心 | 西藏阿里 | 标识 厚度 极限偏差 平均偏差 宽度偏差 | 重庆市计量质量检测研究院
7 | 塑料购物袋 | / | / | / | / | 昌都市卡若区湘藏日杂店 | 西藏昌都 | 标识 厚度 | 重庆市计量质量检测研究院
8 | 旅游鞋 | 17-21 一型半 | 2021年9月15日 | 中山市致远鞋业有限公司 | 广东省 | 索朗旺堆孕婴童店 | 西藏拉萨 | 邻苯二甲酸酯（%） | 重庆市计量质量检测研究院
9 | 旅游鞋 | 检样：40/250 备：36/230 | / | 泉州新巴锐体育用品有限公司（运营商） | 福建省 | 盛鑫精品皮鞋商行 | 西藏拉萨 | 标识 | 重庆市计量质量检测研究院
10 | 旅游鞋 | 检：240 备：250 | / | 福建泉州洛江超盛鞋业有限公司 | 福建省 | 盛鑫精品皮鞋商行 | 西藏拉萨 | 标识 | 重庆市计量质量检测研究院
11 | 旅游鞋 | 22（检）、24（备） | / | 温州巴布熊猫品牌管理有限公司（总经销） | 浙江省 | 达孜百家盛服装店 | 西藏拉萨 | 邻苯二甲酸酯（%） | 重庆市计量质量检测研究院 | 涉嫌假冒
12 | 塑料购物袋 | 420×（280+70）mm×0.025mm | / | / | / | 曲水富之家超市 | 西藏拉萨 | 标识 厚度 极限偏差 平均偏差 | 重庆市计量质量检测研究院
13 | 塑料购物袋 | 560×（360+90）×0.025mm | / | / | / | 曲水富之家超市 | 西藏拉萨 | 标识 厚度 极限偏差 平均偏差 | 重庆市计量质量检测研究院
14 | 塑料购物袋 | 420×（280+70）×0.025mm | / | / | / | 曲水渝开超市 | 西藏拉萨 | 标识 | 重庆市计量质量检测研究院
15 | 塑料购物袋 | 560×（360+90）×0.025mm | / | / | / | 曲水渝开超市 | 西藏拉萨 | 标识 厚度、 极限偏差 平均偏差 | 重庆市计量质量检测研究院
16 | 塑料购物袋 | / | / | / | / | 曲水家易家超市 | 西藏拉萨 | 标识 | 重庆市计量质量检测研究院
17 | 塑料购物袋 | 480mm×（310+100）mm×0.025mm | / | 成都彭州俊华包装有限公司 | 四川省 | 林芝健民药业有限公司迎宾大道店 | 西藏林芝 | 公称承重 厚度 极限偏差 平均偏差 宽度偏差 | 重庆市计量质量检测研究院
18 | 塑料购物袋 | 620mm×（380+180）mm×0.025mm | / | 桐城市新渡品梅塑料包装厂 | 安徽省 | 林芝樾燊嘉瑞实业有限责任公司 | 西藏林芝 | 标识 宽度偏差 | 重庆市计量质量检测研究院
19 | 塑料购物袋 | 560mm×（340+160）mm×0.025mm | / | 桐城市新渡品梅塑料包装厂 | 安徽省 | 林芝樾燊嘉瑞实业有限责任公司 | 西藏林芝 | 标识 | 重庆市计量质量检测研究院
20 | 塑料购物袋 | 540（350+90）×0.030mm | / | / | / | 索县新富超市 | 西藏那曲 | 厚度极限偏差 厚度平均偏差 | 重庆市计量质量检测研究院
21 | 塑料购物袋 | / | / | / | / | 家用百货超市 | 西藏那曲 | 标识 | 重庆市计量质量检测研究院
22 | 塑料购物袋 | 450mm×300mm×0.03mm | / | / | / | 德胜百货批发部 | 西藏那曲 | 厚度极限偏差 厚度平均偏差 宽度偏差 | 重庆市计量质量检测研究院
23 | 塑料购物袋 | / | / | / | / | 桑珠孜区华琪超市 | 西藏日喀则 | 标识 | 重庆市计量质量检测研究院
24 | 塑料购物袋 | / | / | / | / | 桑珠孜区华琪超市 | 西藏日喀则 | 标识 | 重庆市计量质量检测研究院
25 | 塑料购物袋 | 370×（240+60）×0.030mm | / | / | / | 西藏河州商贸有限公司日喀则分公司 | 西藏日喀则 | 标识 厚度极限偏差 厚度平均偏差 | 重庆市计量质量检测研究院
26 | 塑料购物袋 | 540×（350+90）×0.030mm | / | / | / | 西藏河州商贸有限公司日喀则分公司 | 西藏日喀则 | 标识要求 厚度及偏差 | 重庆市计量质量检测研究院
27 | 塑料购物袋 | 430×（280+140）×0.025mm | / | / | / | 民和商行分店 | 西藏山南 | 标识 厚度 极限偏差 平均偏差 | 重庆市计量质量检测研究院
28 | 塑料购物袋 | 540×（350+90）×0.030mm | / | / | / | 民和商行分店 | 西藏山南 | 标识 厚度极限偏差 厚度平均偏差 | 重庆市计量质量检测研究院
29 | 塑料购物袋 | 600mm×（350+160）mm× 0.03mm 10kg | / | / | / | 顺旺百货超市 | 西藏山南 | 标识 厚度极限偏差 厚度平均偏差 | 重庆市计量质量检测研究院
30 | 西服、大衣 | 160 | / | 常熟市霸王车电子商务有限公司 | 江苏省 | 狮泉河镇优品行 | 西藏阿里 | 纤维含量 | 西藏自治区产品质量监督检验所
31 | 瓦楞纸箱 | 325×325×348(mm) | / | 青海西彩纸品包装有限公司 | 青海省 | 西藏汇泉实业有限公司 | 西藏拉萨 | 耐破强度、空箱抗压能力 | 四川省质检院
32 | 瓦楞纸箱 | 360×234×185(mm) | / | 西藏福利印刷厂 | 西藏自治区 | 西藏汇泉实业有限公司 | 西藏拉萨 | 空箱抗压能力 | 四川省质检院
33 | 瓦楞纸箱 | 394×260×221(mm) | / | 西藏福利印刷厂 | 西藏自治区 | 西藏汇泉实业有限公司 | 西藏拉萨 | 空箱抗压能力 | 四川省质检院
34 | 瓦楞纸箱 | 33cm×20cm×26cm | / | 四川康利包装股份有限公司 | 四川省 | 西藏娃哈哈食品有限公司 | 西藏拉萨市经开区 | 空箱抗压能力 | 四川省质检院
35 | 瓦楞纸箱 | 26.8cm×16.3cm×18.2cm | / | 西藏福利印刷厂 | 西藏自治区 | 西藏娃哈哈食品有限公司 | 西藏拉萨市经开区 | 空箱抗压能力 | 四川省质检院
36 | 瓦楞纸箱 | 31.2cm×25cm×23.4cm | / | 西藏泰孚包装科技有限公司 | 西藏自治区 | 西藏娃哈哈食品有限公司 | 西藏拉萨市经开区 | 空箱抗压能力 | 四川省质检院
37 | 瓦楞纸箱 | 31.2cm×25cm×23.4cm | / | 西藏泰孚包装科技有限公司 | 西藏自治区 | 西藏娃哈哈食品有限公司 | 西藏拉萨市经开区 | 空箱抗压能力 | 四川省质检院
38 | 厨房用清洁剂 | 400g*2/套 | / | 广州金碧麒生物科技有限公司 | 广东省 | 卓泰宾馆酒店用品店 | 西藏拉萨 | 腐蚀量（LY12硬铝） | 华研检测集团有限责任公司