## Sheet1
附件
2024年地坪涂装材料、防水涂料等17种产品质量监督抽查不合格产品及生产销售单位名单
序号 | 产品名称 | 规格型号 | 生产日期 | 标示生产单位 | 标示生产单位地址 | 被抽样单位 | 受检单位所在地 | 抽检结果 | 主要不合格项目 | 检验机构 | 备注
1 | 卫生洁具用软管 | 1.5m/根 | / | 广州市番禺区南村希艺欧塑料制品厂 | 广州市番禺区南村镇金坑工业区路19号1栋101、1栋201 | 西藏日喀则市互惠互利商贸有限责任公司 | 日喀则 | 不合格 | 尺寸 | 赛旺检验检测认证有限公司
2 | 卫生洁具用软管 | CJ-H302 | / | 慈溪市鹰王电器有限公司 | 浙江省慈溪市观海卫工业东区 | 张福（百泰购物中心） | 那曲 | 不合格 | 尺寸 | 赛旺检验检测认证有限公司
3 | 卫生洁具用软管 | 150CM 1517 | / | 诸暨市直埠镇文然水暖配件厂 | 诸暨市直埠镇祝园797号 | 谢高文（昌都市卡若区彬鑫五金） | 昌都 | 不合格 | 尺寸 | 赛旺检验检测认证有限公司
4 | 卫生洁具用软管 | ZL-03 | / | 泉州市佐伶卫浴发展有限公司 | 福建省泉州市南安市龙江村宫边77号 | 杨海军（佳美建材新教武场店） | 日喀则 | 不合格 | 尺寸 | 赛旺检验检测认证有限公司
5 | 建筑用绝缘电工套管 | GY305-16 | 2024/03/28 | 四川志辉翔雨管业有限公司 | 四川·成都·淮州成阿工业区 | 邹智飞（高师傅五金百货门市） | 日喀则 | 不合格 | 抗压性能（载荷 1min 时、卸荷 1min 时）、电气性能（绝缘电阻） | 赛旺检验检测认证有限公司
6 | 建筑用绝缘电工套管 | GY.305-20 | 2024-05-25 | 四川多联实业有限公司 | 成都市双流区西南航空港经济开发区工业集中区内 | 刘红权（腾运五金） | 日喀则 | 不合格 | 抗压性能（载荷 1min 时） | 赛旺检验检测认证有限公司
7 | 聚乙烯PE管材 | dn20 SDR13.6 PN:1.25MPa PE100 | 2023/04/28 | 四川辉达管业科技有限公司 | 崇州市观胜镇场镇 | 张怀道(巴宜区八一镇惠民五金建材店） | 林芝 | 不合格 | 不符合 GB/T 13663.2-2018 | 赛旺检验检测认证有限公司
8 | 建筑用绝缘电工套管 | GY305-20 | 2024/04/10 | 四川志辉翔雨管业有限公司 | 四川省成都市金堂县成都-阿坝工业集中发展区 | 董术伟（志辉管业营销中心） | 日喀则 | 不合格 | 不符合 JG/T 3050-1998 标准 | 赛旺检验检测认证有限公司
9 | 细木工板 | 1220×2440×15mm/张 | / | 曹县华凌木业有限公司 | 曹县庄寨镇马坊村 | 张景堂（天马装饰材料） | 日喀则 | 不合格 | 不符合GB/T 5849-2016 标准 | 赛旺检验检测认证有限公司
10 | 聚乙烯PE管材 | dn32 PN ：1.6MPa | 2023/08/27 | 成都川硕管业有限公司 | / | 西藏华塑邦建材有限公司 | 拉萨经济开发区 | 不合格 | 管材尺寸（壁厚及公差）不符合Q/6T3PEB8E.001-2023 | 赛旺检验检测认证有限公司
11 | 建筑用绝缘电工套管 | GY.305-20 | 2024/05/04 | 四川辉达管业科技有限公司 | / | 兰帅（经开区崇羊五金建材销售部） | 拉萨经济开发区 | 不合格 | 不符合 JG/T 3050-1998 标准 | 赛旺检验检测认证有限公司
12 | 卫生洁具用软管 | 80cm/根 | 2024-05-16 | 福建南安九周卫浴洁具有限公司 | 福建省泉州市南安市省新镇檀林村龙水70号 | 邱义春(朗县腾达五金店） | 林芝 | 不合格 | 不符合GB/T 23448-2019 标准 | 赛旺检验检测认证有限公司
13 | 聚乙烯PE管材 | PE100级 20×1.6MPa | 2020/12/04 | 重庆渝蓉管业有限公司 | 重庆市大足区龙水镇保竹村3组 | 林芝市巴宜区荣华建材商贸有限公司 | 林芝 | 不合格 | 不符合 GB/T 13663.2-2018 | 赛旺检验检测认证有限公司
14 | 细木工板 | 2440mm×1220mm×12mm/张 | / | 曹县金森达木业有限公司 | 山东省菏泽市曹县庄寨镇虎头王村 | 洪冬春(洪利建材商行） | 山南 | 不合格 | 横向静曲强度、浸渍剥离性能 | 赛旺检验检测认证有限公司
15 | 聚乙烯PE管材 | φ32 PN1.6MPa | 2023/08/16 | 成都方凯管业有限公司 | / | 邹国荣(察雅县湘欢五金机电劳保汇总店) | 昌都 | 不合格 | 不符合 GB/T 13663.2-2018 | 赛旺检验检测认证有限公司 | 涉嫌假冒
16 | 细木工板 | 1220×2440mm/张 | / | 山东硕达木业有限公司 | 山东省菏泽市东明县大屯镇工业园区1119号 | 杨红岩(城西达源木业) | 拉萨 | 不合格 | 横向静曲强度项目不符合GB/T 5849-2016标准 | 赛旺检验检测认证有限公司
17 | 建筑用绝缘电工套管 | GY305-20(B) | 21/03/11 | 陕西兰德塑胶有限公司 | 陕西省三原县西阳镇工业园区 | 季荣春(拉萨市堆龙德庆区锋达五金机电部(个体工商户)) | 拉萨 | 不合格 | 抗压性能（载荷1min）、抗压性能（卸荷1min） | 赛旺检验检测认证有限公司
18 | 卫生洁具用软管 | 150cm/根 | 2024/08/20 | 余姚市陆埠达丰软管厂 | 浙江省余姚市陆埠镇五马工业园区 | 许红勇(润诚五金配件) | 日喀则 | 不合格 | 尺寸、螺纹连接 | 赛旺检验检测认证有限公司
19 | 建筑防水卷材 |  | 2023.10.15 | 疏勒县圣龙防水建材有限公司 | 新疆喀什地区疏勒县钢铁产业园 | 狮泉河镇德宏陶瓷 | 阿里 | 不合格 | 低温柔性 、不透水性、拉力、延伸率 | 华研检测集团有限责任公司
20 | 建筑防水卷材 | 300g | 2024-04-22 | 汇元丰（天津）防水科技有限公司 | 天津市武清区南蔡村镇金通路5号 | 黄家通达防水 | 拉萨 | 不合格 | 拉伸强度a 、拉断伸长率a 、撕裂强度 | 华研检测集团有限责任公司
21 | 建筑防水卷材 | 10m/卷 | 2024-03-25 | 远大洪雨（唐山）防水材料有限公司 | 芦台经济开发区农业总公司三社区 | 广源建材 | 山南 | 不合格 | 低温柔性 | 华研检测集团有限责任公司
22 | 建筑防水卷材 | SBS I PY PE PE 3 10 | 2024-04-18 | 甘肃宇邦建筑防水材料有限公司 | 甘肃省武威市天祝藏族自治县石门镇宽沟工业园区 | 圣地防水保温店 | 那曲 | 不合格 | 低温柔性 | 华研检测集团有限责任公司
23 | 建筑防水卷材 | FS2 300g | 2024-04-03 | 四川昊宇新防水材料有限公司 | 成都高新区二环路南四段22号2-5号 | 财富建材销售 | 日喀则 | 不合格 | 拉伸强度a 、拉断伸长率a 、撕裂强度 | 华研检测集团有限责任公司
24 | 建筑防水卷材 | 300g（白） | 2024-05 | 潍坊市晟尊防水材料有限公司 | 山东省潍坊市寿光市化龙镇北柴东村村西 | 西藏日喀则市鸿洋建材销售有限公司 | 日喀则 | 不合格 | 拉伸强度a 、拉断伸长率a 、撕裂强度 | 华研检测集团有限责任公司
25 | 建筑防水卷材 | 5m/卷 | 2024—05—09 | 阿图什市大禹建材有限责任公司 | 新疆克州阿图什工业园区重工业园区天一路以西，天九路以南 | 噶尔新明珠陶瓷 | 阿里地区 | 不合格 | 可溶性含量 | 华研检测集团有限责任公司
26 | 建筑用钢化玻璃 | 6㎜ | 2024.7.15 | 西藏金恒迪钢化玻璃有限公司 | 西藏自治区拉萨市曲水县聂当乡德吉村工业园区城际仓储内2幢6号 | 西藏金恒迪钢化玻璃有限公司 | 拉萨 | 不合格 | 质量判定 | 重庆市计量质量检测研究院 | 复检不合格
27 | 建筑用钢化玻璃 | 6㎜ | 2024.07.18 | 西藏日喀则市鄂祥玻璃加工有限公司 | 西藏日喀则市桑珠孜区公安局曲夏检查站对面 | 西藏日喀则市鄂祥玻璃加工有限公司 | 日喀则 | 不合格 | 质量判定 | 重庆市计量质量检测研究院
28 | 水泥 | P•O 42.5 50kg | 2024-07-11 | 叶城天山水泥有限责任公司 | 新疆喀什地区叶城县219国道六公里东侧 | 噶尔县顺发建材有限责任公司 | 阿里地区 | 不合格 | 强度 | 西藏自治区产品质量监督检验所 | 涉嫌假冒
29 | 水泥 | P·O 42.5 | 20240625 | 青海海西化工建材股份有限公司 | 青海省德令哈市茫崖路15# | 那曲华龙建材商贸有限责任公司 | 那曲 | 不合格 | 氯离子 | 西藏自治区产品质量监督检验所
30 | 砖和砌块 | A2.5 B05 200mm×200mm×600mm | 2024-07-17 | 拉萨远丰新型建材有限公司 | 拉萨市曲水县聂当乡大菩萨工业区 | 拉萨远丰新型建材有限公司 | 拉萨 | 不合格 | 中干密度、导热系数 | 四川省质检院
31 | 砖和砌块 | A2.5 B05 100mm×200mm×600mm | 2024-07-16 | 拉萨远丰新型建材有限公司 | 拉萨市曲水县聂当乡大菩萨工业区 | 拉萨远丰新型建材有限公司 | 拉萨 | 不合格 | 中干密度、导热系数 | 四川省质检院
32 | 砖和砌块 | A3.5 B06 300㎜×200㎜×600㎜ | 2024.6.15 | 西藏山南桑日县煜炜工贸有限公司 | 西藏山南桑日县绒乡冲达村 | 西藏山南桑日县煜炜工贸有限公司 | 山南 | 不合格 | 抗压强度 | 四川省质检院
33 | 砖和砌块 | A3.5 B06 100mm×200mm×600mm | 2023-07-06 | 西藏萃辉工贸有限公司 | 西藏自治区拉萨市柳梧新区绿洲云邸2幢1单元1104号 | 西藏萃辉工贸有限公司 | 拉萨 | 不合格 | 导热系数 | 四川省质检院 | 复检合格
34 | 砖和砌块 | A3.5 B06 300mm×200mm×600mm | 2024-07-11 | 日喀则市豫东新型加气砖有限责任公司 | 日喀则市黑龙江路地区供电局旁 | 日喀则市豫东新型加气砖有限责任公司 | 日喀则 | 不合格 | 抗压强度 | 四川省质检院
35 | 砖和砌块 | A3.5 B06 100mm×200mm×600mm | 2024-07-11 | 日喀则市豫东新型加气砖有限责任公司 | 日喀则市黑龙江路地区供电局旁 | 日喀则市豫东新型加气砖有限责任公司 | 日喀则 | 不合格 | 抗压强度 | 四川省质检院
36 | 砖和砌块 | A3.5 B06 300mm×200mm×600mm | 进货日期2024-07-03 | 日喀则市谦源新型建材有限公司 | 西藏日喀则市桑珠孜区曲夏社区限速站东侧 | 盟益水泥制品销售部 | 日喀则 | 不合格 | 抗压强度 | 四川省质检院
37 | 砖和砌块 | A3.5 B06 200mm×200mm×600mm | 2024-06-16 | 日喀则市谦源新型建材有限公司 | 西藏日喀则市桑珠孜区曲夏社区限速站东侧 | 日喀则市谦源新型建材有限公司 | 日喀则 | 不合格 | 抗压强度 | 四川省质检院
38 | 人造石 | 2700×1800×15（㎜） | / | 重庆雄兴石材有限公司 | 重庆市九龙坡区走马镇金马路临31号（走马国际建材市场一区六幢1、3号） | 林芝市辉煌石业有限公司 | 林芝 | 不合格 | 压缩强度 | 四川省质检院
39 | 人造石 | 2440×1640×15（㎜） | / | 南阳博瑞格石材有限公司 | 内乡县石材基地13#厂区（湍东镇312国道） | 巴宜区新辉石材辅料经营部 | 林芝 | 不合格 | 压缩强度 | 四川省质检院
40 | 沐浴用花洒 | 1150多档套装花洒 | / | 泉州市宗兴电器科技有限公司 | 晋江市海峡国际五金机电城A区B座 | 百泰购物中心 | 那曲 | 不合格 | 整体抗拉性能 | 四川省质检院
41 | 沐浴用花洒 | 1167 | / | 泉州市宗兴电器科技有限公司 | 晋江市海峡国际五金机电城A区B座 | 巴宜区吉隆超市 | 林芝 | 不合格 | 整体抗拉性能 | 四川省质检院
42 | 沐浴用花洒 | HLD-12109 | 20230212 | 宁波好力得实用工具有限公司 | 余姚市低塘街道西郑巷村自然村42号 | 巴宜区物美联华超市 | 林芝 | 不合格 | 整体抗拉性能 | 四川省质检院
43 | 沐浴用花洒 | K9 | / | 泉州市盛源水暖洁具有限公司 | 南安市美林溪洲村溪洲126号 | 卡若区满昌建材店 | 昌都 | 不合格 | 流量 | 四川省质检院
44 | 沐浴用花洒 | HD8542 | / | 福建泉州豪得厨卫有限公司 | 福建省泉州市南安市仑苍镇高新科技园区 | 金辉装饰 | 日喀则 | 不合格 | 流量、整体抗拉性能 | 四川省质检院
45 | 沐浴用花洒 | HD8539 | -/D238-118-298 | 福建泉州豪得厨卫有限公司 | 福建省泉州市南安市仑苍镇高新科技园区 | 金辉装饰 | 日喀则 | 不合格 | 整体抗拉性能 | 四川省质检院